## doppo Ambiente Wand
Verbrauchskalkulation doppo Purofino
Systemaufbau:
Wandflächen: |  |  |  | Bodenflächen:
Fugenbild abspachteln: |  | doppo Vetroplast (Eventualposition) |  | Fugenbild abspachteln: | doppo Vetroplast (Eventualposition)
Abdichtung: |  | doppo Abdichtung inkl. Manschetten/Bänder (Eventualposition) |  | Abdichtung: | doppo Abdichtung inkl. Manschetten/Bänder (Eventualposition)
Grundierung: |  | doppo AC-Grundierung |  | Grundierung: | 2 x doppo AC-Grundierung (0,70 kg/m² für 2 Schichten)
Spachtelmasse: |  | doppo Purofino (2-schichtig) |  | oder | doppo Grundierharz (nicht im Nassbereich)
Versiegelung: |  | doppo Finsih light (neue Formulierung, V24) |  | Spachtelmasse: | doppo Purofino (2-schichtig)
|  |  |  | Versiegelung: | doppo Finsih light (neue Formulierung, V24)
Verbrauchstabelle für doppo Purofino Spachtelmasse bei verschiedenen Untergründen:
Wandflächen: |  |  |  | Bodenflächen:
Gipskartonplatten: |  | ca. 1,00 kg/m² für 2 Schichten |  | Zementestrich geglättet (AC-Grundierung): |  | ca. 2,50 kg/m² für 2 Schichten
Wände gespachtelt und geglättet: | ca. 1,00 kg/m² für 2 Schichten | ca. 1,00 kg/m² für 2 Schichten |  | Zementestrich geglättet (Epoxi-Grundierung): |  | ca. 1,50 kg/m² für 2 Schichten
Wandputz Körnung <0,5mm: | ca. 1,50 kg/m² für 2 Schichten | ca. 1,50 kg/m² für 2 Schichten |  | Zementestrich, flügelgeglättet (AC-Grundierung): |  | ca. 1,00 kg/m² für 2 Schichten
|  |  |  | Kalziumsulfat/Anhydritestrich (Epoxi-Grundierung): |  | ca. 1,00 kg/m² für 2 Schichten
Bitte tragen Sie in die türkisen Felder Ihre Werte ein.
Gesamtfläche: |  | 61 |  | Untergrund: | Gipskarton
davon Wandfläche: |  | 61 |  | Projekt: | BV Beispielfamilie, Beispiel-Bad
davon Bodenfläche: |  | -
Art. Nr. |  | Produkt | Gebinde- einheit | Verbrauch ca . je m² | Gesamt- verbrauch | Einheiten |  | Menge der Gebinde | Gesamtgewicht Gebinde | UVP pro kg / l | UVP Gesamt
1. Untergrundvorbereitungen
202621 | x | doppo Ambiente Tiefenimprägnierung (Eventualposition) | 5 | 0.15 | 9.15 | 1.83 | 2 | 2 | 10 | 7.14 | 71.4
207199 | x | doppo Vetroplast V1 (Eventualposition) | 5 | 0.3 | 18.3 | 3.66 | 4 | 4 | 20 | 22.82 | 456.4
207200 | x | doppo Vetroplast V1 (Eventualposition) | 10 | 0.3 | 18.3 | 1.83 | 2 | 2 | 20
204281 | x | doppo Epoxidharz ungefüllt | 20 | 0.5 | 30.5 | 1.525 | 2 | 2 | 40 | 17.9 | 716
|  | Verbrauch variiert je nach Untergrund aufgerollt ca. 0,5kg /m² | [7 empty] | 17.9 | -
204540 | 1 | Trennwandband anthrazit 10m Rol./30x5mm | 10 |  |  | 1 | 1 | 1 | 10 | 34.74 | 34.74
209105 | 1 | Trennwandband anthrazit 10m Rol./30x8mm | 10 |  |  | 1 | 1 | 1 | 10
|  | für Fußbodenheizung | [7 empty] | 22.82 | -
209256 | 1 | Trennwandband weiß 10m Rolle/ 30x5mm 10 Rollen/ Karton | 10 |  |  | 1 | 1 | 1 | 10 | 22.82 | 0
[10 empty] | 22.82 | -
2. Abdichtung
203381 | x | doppo Ambiente Abdichtung | 15 | 3 | 183 | 12.2 | 13 | 13 | 195
2-maliger Auftrag erforderlich (mind. 2 mm) ca. 3,0 kg/ m²/2mm
200497 | 1 | doppo Abdichtungsband 12 cm Breite | 50 |  | 1 |  | 1 | 1 | 1 | 21.07 | 0
204256 | 2 | doppo Innenecken Schenkellänge 20 cm | Stück |  | 2 |  |  | 2 | 2 | 16.85 | 0
204257 | 3 | doppo Aussenecken Schenkellänge 20 cm | Stück |  | 3 |  |  | 3 | 3
204255 | 4 | doppo Wandmanschette 15 x 15 cm | Stück |  | 4 |  |  | 4 | 4
[10 empty] | 22.82 | -
[10 empty] | 22.282 | -
3. Grundierung
206734 | x | doppo AC-Grundierung | 5 | 0.35 | 21.35 | 4.27 | 5 | 5 | 25 | 28.43 | 710.75
202037 | x | doppo AC-Grundierung | 15 | 0.35 | 21.35 | 1.4233 | 2 | 2 | 30
|  | Wandflächen: 1 x 0,35 kg /m² , Bodenflächen: 0,70 kg/m² für 2 Schichten | [7 empty] | 17.9 | -
204055 | x | doppo Grundierharz gefüllt Komp. A+B | 25 | 1 | 61 | 2.44 | 3 | 3 | 75
Verbrauch variiert je nach Untergrund ca. 1 - 1,5 kg /m²
[10 empty] | 87.73 | -
4. 1K-Spachtelmasse
div. | x | doppo Purofino | 15 | 1 | 61 | 4.0667 | 5 | 5 | 75 | 104.59 | 7844.25
Verbrauch variiert je nach Untergrund, siehe oben
[10 empty] | 23.1 | -
5. Versiegelung
204510 | x | doppo Finish Light (neue Formulierung, V24) | 5.864 | 0.2 | 12.2 | 2.0805 | 3 | 3 | 17.592 | 23 | 404.616
im Nassbereich sind zwei Schichten erforderlich, Verbrauch bei 2-maligem Auftrag ca. 0,2 kg /m²
[10 empty] | 114.57 | 0
6. Dichtstoffe
| 1 | doppo Marmorsilikon | Stück |  | 1 |  |  | 1 | 1 | 114.57 | #REF!
| 2 | doppo Silikon | Stück |  | 2 |  |  | 2 | 2 | 114.57 | 0
| 3 | doppo Polymer | Stück |  | 3 |  |  | 3 | 3 | 114.57 | 0
|  | IBOD Farbton | [5 empty] | Gesamtgewicht ca. | 553.592
Farbbezeichnung lt. unserer Kolletkion